## List1
PŘÍLOHA č.1 VÝPIS SKLADEB - ZŠ PETŘVALD
OZN. | TYP KCE |  | POPIS VRSTEV | TL. (mm) | STAVEB. ÚPRAVY | ÚPR. CELK.
BOURANÉ PODLAHY
Stáv. podlaha |  | S1a | TECHNICKÉ MÍSTNOSTI
| a | 1 | Gletovaný beton | 25 | Bourání | 60
|  | 2 | Betonová mazanina | 35
| S1 | 3 | 2x lepenka A500H+3x asfaltový nátěr | -
|  | 4 | Betonová mazanina vyztužená svařov. sítí | 80
|  | 5 | Škvárový podsyp (nebez.odpad) | 420
|  | 6 | Zemina
560
Stáv. podlaha |  | S1b | UMÝVÁRNY
| b | 1 | Keramická dlažba na cementovou maltu | 25 | Bourání | 60
|  | 2 | Betonová mazanina | 35
| S1 | 3 | 2x lepenka A500H+3x asfaltový nátěr | -
|  | 4 | Betonová mazanina vyztužená svařov. sítí | 80
|  | 5 | Škvárový podsyp (nebez.odpad) | 420
|  | 6 | Zemina
560
Stáv. strop 1NP |  | S2c | PROVOZ KUCHYNĚ
| c | 1 | Keramická dlažba na lepidlo | 15 | Bourání | 80
|  | 3 | Betonová mazanina (ve spádu 65-45mm) | 65
| S2 | 4 | Lepenka A500H | -
|  | 5 | ŽB dutinový panel | 80
160
Stáv. podl. 1NP |  | S1c | PROVOZ KUCHYNĚ (1/2 místnosti mytí)
| c | 1 | Keramická dlažba na lepidlo | 15 | Bourání | 80
|  | 2 | Betonová mazanina (ve spádu 65-45mm) | 65
| S1 | 3 | 2x lepenka A500H+3x asfaltový nátěr | -
|  | 4 | Betonová mazanina vyztužená svařov. sítí | 80
|  | 5 | Škvárový podsyp (nebez.odpad) | 420
|  | 6 | Zemina
580
Nová podlaha |  | S1a+ | TECHNICKÉ MÍSTNOSTI
| a+ | 1 | Epoxidová stěrka, vč. sokl. fabionu min R10mm, smršťovacích spar a dilatačních spar s výplní z epox. | 5 | Nový | 100
|  | 2 | 2xHI stěrka vytažená pod obklady do V=2,1m vč. koutových systémových prvků | -
|  | 3 | Betonová mazanina C16/20 vyztužená svař.sítí 5/150 | 65
|  | 4 | PE folie | -
|  | 5 | XPS300 polystyren | 30
|  | 4 | Asfaltový SBS modifikovaný pás celoplošně natavený, propojení se stáv.HI | -
|  | 5 | Asfaltový nátěr na podklad očištěný tlakovou vodou | -
níže stávající SKLADBA S1
Nová podlaha |  | S1b+ | SPRCHA, WC
| b+ | 1 | Keramická dlažba na tenkovrstvé lepidlo | 15 | Nový | 100
|  | 2 | 2xHI stěrka vytažená pod obklady do V=2,1m vč. koutových systémových prvků | -
|  | 3 | Betonová mazanina C16/20 vyztužená svař.sítí 5/150 | 55
|  | 4 | PE folie | -
|  | 5 | XPS300 polystyren | 30
|  | 6 | Asfaltový SBS modifikovaný pás celoplošně natavený, propojení se stáv.HI | -
|  | 7 | Asfaltový nátěr na podklad očištěný tlakovou vodou | -
níže stávající SKLADBA S1
Nová podlaha |  | S1c+ | ŠATNA
| c+ | 1 | Vinylová krytina v roli, dřevodekor, celoplošně lepeno, svařované spoje soklová lišta plastová s vloženým pruhem krytiny | 3 | Nový | 100
|  | 2 | Cementová vyrovnávací stěrka | 12
|  | 3 | Penetrace | -
|  | 4 | Betonová mazanina C16/20 vyztužená svař.sítí 5/150 | 55
|  | 5 | PE folie | -
|  | 6 | XPS300 polystyren | 30
|  | 7 | Asfaltový SBS modifikovaný pás celoplošně natavený, propojení se stáv.HI | -
|  | 8 | Asfaltový nátěr na podklad očištěný tlakovou vodou | -
níže stávající SKLADBA S1
Nová podlaha |  | S2d+ | PROVOZ KUCHYNĚ
| d+ | 1 | Litý polyuretan (PU) beton se vyspem R12 a uzavíracím nátěrem k sjednocení barevnosti (chemická a teplotní odolnost nad 100°), vč. PU sokl. fabionu min R10mm, smršťovacích spar a dilatačních spar s výplní z PU (dodávka spec.firmou) | 10 | Nový | 80
|  | 2 | 2xHI stěrka vytažená pod obklady do V=2,1m vč. koutových systémových prvků | -
|  | 3 | Cementová vyrovnávací stěrka | 5
|  | 4 | Penetrace | -
|  | 5 | Betonová mazanina C16/20 vyztužená svař.sítí 5/150 | 65
|  | 6 | Asfaltový SBS modifikovaný pás celoplošně natavený | -
|  | 7 | Asfaltový nátěr na podklad očištěný tlakovou vodou | -
níže stávající SKLADBA S2
Nová podlaha |  | S2e+ | SKLAD
| e+ | 1 | Keramická dlažba na tenkovrstvé lepidlo | 15 | Nový | 80
|  | 3 | Betonová mazanina C16/20 vyztužená svař.sítí 5/150 | 65
|  | 6 | Asfaltový SBS modifikovaný pás celoplošně natavený | -
|  | 7 | Asfaltový nátěr na podklad očištěný tlakovou vodou | -
níže stávající SKLADBA S2
Nová podlaha |  | S2f+ | DENNÍ MÍSTNOSTI
| f+ | 1 | Vinylová krytina v roli, dřevodekor, celoplošně lepeno, svařované spoje soklová lišta plastová s vloženým pruhem krytiny | 3 | Nový | 80
|  | 2 | Cementová vyrovnávací stěrka | 12
|  | 3 | Penetrace | -
|  | 4 | Betonová mazanina C16/20 vyztužená svař.sítí 5/150 | 65
|  | 5 | Asfaltový SBS modifikovaný pás celoplošně natavený | -
|  | 6 | Asfaltový nátěr na podklad očištěný tlakovou vodou | -
níže stávající SKLADBA S2
Nová podlaha |  | S1d+ | PROVOZ KUCHYNĚ (1/2 místnosti mytí)
| d+ | 1 | Litý polyuretan (PU) beton se vyspem R12 a uzavíracím nátěrem k sjednocení barevnosti (chemická a teplotní odolnost nad 100°), vč. PU sokl. fabionu min R10mm, smršťovacích spar a dilatačních spar s výplní z PU (dodávka spec.firmou) | 10 | Nový | 80
|  | 2 | 2xHI stěrka vytažená pod obklady do V=2,1m vč. koutových systémových prvků | -
|  | 3 | Cementová vyrovnávací stěrka | 5
|  | 4 | Penetrace | -
|  | 5 | Betonová mazanina C16/20 vyztužená svař.sítí 5/150 | 65
|  | 6 | Asfaltový SBS modifikovaný pás celoplošně natavený | -
|  | 7 | Asfaltový nátěr na podklad očištěný tlakovou vodou | -
níže stávající SKLADBA S1
VÝTAHOVÁ ŠACHTA
Stáv. podlaha |  | S1a | VÝTAHOVÁ ŠACHTA
| a | 1 | Gletovaný beton | 25 | Bourání | 560
|  | 2 | Betonová mazanina | 35
| S1 | 3 | 2x lepenka A500H+3x asfaltový nátěr | -
|  | 4 | Betonová mazanina vyztužená svařov. sítí | 80
|  | 5 | Škvárový podsyp (nebez.odpad) | 420
|  | 6 | Zemina
560
Nová podlaha |  | S3g+ | VÝTAHOVÁ ŠACHTA (ZÁKLAD)
| g | 1 | Cementová vyrovnávací stěrka | 10 | Nový | 510
|  | 2 | Penetrace | -
| S3 | 3 | Asfaltový SBS modifikovaný pás celoplošně natavený, propojení se stáv. HI o 250mm (šíře min 1,5m) | -
|  | 4 | ŽB základ (dilatace EPS100 tl.10mm okolo stáv.základu) | 400
|  | 5 | Štěrkový podsyp | 100
|  | 6 | Zemina
500
Nová podlaha |  | S1h+ | VYROVNÁVACÍ RAMPA
| h+ | 1 | Kaučuková podlahovina s penízkovým vzorem, celoplošně lepená | 1 | Nový | 166
|  | 3 | Betonová mazanina C16/20 ve spádu vyztužená svař.sítí 5/150 (60-165mm), šikmá boční část rampy opatřena epoxidovým nátěrem | 165
|  | 4 | Asfaltový SBS modifikovaný pás celoplošně natavený, propojení se stáv.HI | -
|  | 5 | Asfaltový nátěr na podklad očištěný tlakovou vodou | -
níže stávající SKLADBA S1
VÝKOP A ZÁKRYT KANALIZACE
Stáv. deska |  | S1 | VÝKOP KANALIZACE
| S1 | 3 | 2x lepenka A500H+3x asfaltový nátěr | - | Bourání | 500
|  | 4 | Betonová mazanina vyztužená svařov. sítí | 80
|  | 5 | Škvárový podsyp (nebez.odpad) | 420
|  | 6 | Zemina | dle ZTI
500
Nová deska |  | S1/ | ZÁKRYT KANALIZACE
| S1/ | 3 | Asfaltový SBS modifikovaný pás celoplošně natavený, propojení se stáv. HI o 250mm (šíře min 1,5m) | - | Nový | 500
|  | 4 | Betonová mazanina C16/20 vyztužená svařov. sítí 5/150 s trny pro propojení staré a nové desky | 80
|  | 5 | Zhutněný štěrkový podsyp fr 0-32 (zhutněno po vrstvách 200mm) | 420
|  | 6 | Zásyp kanalizace | dle ZTI
500
VENKOVNÍ SCHODIŠTĚ
Stávající |  | S4i | VENKOVNÍ SCHODIŠTĚ
| i | 1 | Keramická dlažba na lepidlo | 15 | Bourání | 15
| S4 | 2 | Železobetonové stupně | 350
Nové |  | S4i+ | VENKOVNÍ SCHODIŠTĚ
| i+ | 1 | Keramická dlažba na lepidlo | 15 | Nový | 15
|  | 2 | Spádová vrstva ze zušlech. malty (10-25mm) | 20
| S4 | 2 | Železobetonové stupně | 350